## 共通データ
FWDによる空港アスファルト舗装の構造評価プログラム
「空港土木施設設計要領（舗装設計編），H31.4」に基づく評価方法
共通データ
| データフォルダ |  | TEST | 変えない
| 標準荷重(kN) |  | 200 | 変えない（これは調査における載荷荷重ではない）
| 載荷版直径(cm) |  | 30 | FWDの載荷板直径を入力（30cmあるいは45cmのどちらかだと思います）
| 載荷時間(msec) |  | 26.9 | 舗装設計編付図-20.3の考え方に従って計算した載荷時間を入力（下記参照）
| FWDたわみセンサー数 |  | 10 | 「FWDデータ」シートに入力したたわみデータの列の数を記載する．
| 粒状路盤弾性係数(MPa) |  | 200 | 特殊事情がなければ一般的な性状として使用する．
| 路床弾性係数の換算係数 |  | 10 | 特殊事情がなければ一般的な性状として使用する．
| 各層のポアソン比 |  | 0.35 | 特殊事情がなければ一般的な性状として使用する．
| アスファルト 混合物の性状 | 針入度(1/10mm) | 70 | ストアス80-100を使用している場合は，ストアス80-100規格値の中央値（90）を使用する．
|  | 軟化点(℃) | 48 | ストアス80-100を使用している場合は，ストアス80-100規格値の中央値（46）を使用する．
|  | As量(%) | 5.5 | 特殊事情がなければ一般的な性状として使用する．
|  | 空隙率(%) | 3 | 特殊事情がなければ一般的な性状として使用する．
|  | 混合物の密度(g/cm3) | 2.4 | 特殊事情がなければ一般的な性状として使用する．
|  | バインダー比重 | 1.04 | 特殊事情がなければ一般的な性状として使用する．
※載荷時間についての補足 調査の対象となるいずれかの箇所で一か所，空港土木施設設計要領（舗装設計編）の付録-20の図のような時刻歴載荷波形データを取得して頂き，以下の方法で計算してください． ①時刻歴載荷荷重データにおいて，荷重立ち上がりの原点は「最大荷重値の1%を超過した時点」とする． ②①の時点から最大荷重値を呈する時点までの時間差を計算する． ③②の時間差を2倍したものを「載荷時間」と定義する． ※データ入力に関する補足 ・FWDデータはできるだけ一つのシートにまとめてください（RWY・ATWなど，施設名を付けた複数のシートに分けて入力しないでください）． ・地点名はそのまま計算に使用するファイル名になりますので，地点名にはwindowsでファイル名として使用できない文字（\ / : * ? " < > ¦等）および空白は使用しないでください．また，地点名がそのまま計算過程で使用するファイル名となるため，同じシートに同一地点名を使用しないでください． ・FWD測定たわみデータは，E列にD0を入力し，F列以降は載荷版中心からの距離が近い順に入力してください．この際，空白列を設けないでください．また，3行目にはそれぞれのたわみセンサーの位置を記載してください． ・FWD測定たわみデータは，同一地点における3回の載荷結果を1セットとして入力してください．プログラムの中で3回の載荷データを平均化します． ・時折，舗装厚と路床CBRを入力せずに解析を依頼をされる方がいますが，入力がないと解析できません．なお，アスコン層，粒状路盤層，路床の3層構造のみ対応していますので，もし粒状路盤層厚がゼロの場合には，便宜上「1cm」としてください．

## FWDデータ
年月日 | 時刻 | 地点名 | 載荷 荷重(kN) | FWD測定たわみ(μｍ) ※センサー位置は、載荷版中心からの距離で左から昇順に入力 | [14 empty] | 気温 (℃) | 表面 温度(℃) | 舗装情報
|  |  |  | 1 | 2 | 3 | 4 | 5 | 6 | 7 | 8 | 9 | 10 | 11 | 12 | 13 | 14 | 15 |  |  | アスコン 層厚(cm) | 粒状路 盤厚(cm) | 路床 CBR(%)
|  |  |  | 0 | 20 | 30 | 45 | 60 | 75 | 90 | 120 | 150 | 250
2011-12-27 | 22:17 | KU-T7-1 | 108.47 | 105 | 98 | 94 | 90 | 80 | 75 | 65 | 58 | 49 | 39 | [5 empty] | 8.5 | 9.6 | 33 | 71 | 6 | ←2回目載荷
2011-12-27 | 22:18 | KU-T7-1 | 108.568 | 107 | 108 | 93 | 87 | 80 | 74 | 70 | 56 | 48 | 40 | [5 empty] | 8.3 | 9.7 | 33 | 71 | 6 | ←3回目載荷
2011-12-27 | 22:18 | KU-T7-1 | 108.389 | 103 | 99 | 92 | 89 | 80 | 75 | 68 | 54 | 46 | 40 | [5 empty] | 8.1 | 9.6 | 33 | 71 | 6 | ←4回目載荷
2011-12-27 | 22:21 | KU-T7-2 | 108.03 | 120 | 112 | 106 | 103 | 95 | 93 | 85 | 74 | 63 | 52 | [5 empty] | 9.1 | 9.8 | 33 | 71 | 6 | ※舗装情報（アスコン層厚・粒状路盤厚・路床CBR）は必ず必要です
2011-12-27 | 22:21 | KU-T7-2 | 108.112 | 115 | 110 | 106 | 102 | 97 | 93 | 84 | 74 | 61 | 51 | [5 empty] | 9 | 9.8 | 33 | 71 | 6
2011-12-27 | 22:22 | KU-T7-2 | 108.307 | 118 | 111 | 110 | 104 | 95 | 91 | 83 | 76 | 65 | 52 | [5 empty] | 8.9 | 9.8 | 33 | 71 | 6
2011-12-27 | 22:24 | KU-T7-3 | 107.752 | 114 | 105 | 103 | 100 | 97 | 92 | 87 | 72 | 65 | 50 | [5 empty] | 9.5 | 9.9 | 33 | 71 | 6
2011-12-27 | 22:25 | KU-T7-3 | 107.818 | 110 | 106 | 99 | 101 | 95 | 93 | 85 | 75 | 65 | 53 | [5 empty] | 9.4 | 9.8 | 33 | 71 | 6
2011-12-27 | 22:25 | KU-T7-3 | 107.899 | 116 | 109 | 105 | 100 | 94 | 89 | 86 | 77 | 68 | 52 | [5 empty] | 9 | 9.8 | 33 | 71 | 6
2011-12-27 | 22:28 | KU-T7-4 | 107.524 | 141 | 134 | 132 | 123 | 118 | 111 | 102 | 88 | 78 | 58 | [5 empty] | 9 | 9.9 | 33 | 71 | 6
2011-12-27 | 22:28 | KU-T7-4 | 107.442 | 141 | 135 | 124 | 124 | 118 | 111 | 103 | 87 | 75 | 56 | [5 empty] | 9 | 10 | 33 | 71 | 6
2011-12-27 | 22:29 | KU-T7-4 | 107.622 | 139 | 135 | 127 | 121 | 116 | 114 | 103 | 86 | 75 | 58 | [5 empty] | 8.9 | 9.9 | 33 | 71 | 6
2011-12-27 | 22:31 | KU-T7-5 | 107.408 | 135 | 123 | 126 | 118 | 111 | 104 | 96 | 82 | 73 | 53 | [5 empty] | 9.1 | 10 | 33 | 71 | 6
2011-12-27 | 22:31 | KU-T7-5 | 107.425 | 135 | 127 | 121 | 117 | 112 | 106 | 97 | 82 | 69 | 53 | [5 empty] | 8.9 | 10 | 33 | 71 | 6
2011-12-27 | 22:32 | KU-T7-5 | 107.408 | 137 | 129 | 124 | 115 | 111 | 103 | 99 | 81 | 71 | 53 | [5 empty] | 9 | 10 | 33 | 71 | 6
2011-12-27 | 22:34 | KU-T7-6 | 107.247 | 134 | 118 | 116 | 109 | 103 | 101 | 91 | 79 | 66 | 48 | [5 empty] | 8.8 | 10.1 | 33 | 71 | 6
2011-12-27 | 22:35 | KU-T7-6 | 107.295 | 126 | 125 | 113 | 114 | 103 | 100 | 91 | 79 | 66 | 50 | [5 empty] | 9 | 10 | 33 | 71 | 6
2011-12-27 | 22:35 | KU-T7-6 | 107.362 | 128 | 119 | 111 | 113 | 104 | 99 | 89 | 78 | 65 | 50 | [5 empty] | 8.7 | 9.7 | 33 | 71 | 6
2011-12-27 | 22:37 | KU-T7-7 | 107.458 | 142 | 135 | 129 | 127 | 121 | 117 | 107 | 94 | 84 | 67 | [5 empty] | 9 | 9.8 | 33 | 71 | 6
2011-12-27 | 22:38 | KU-T7-7 | 107.572 | 148 | 135 | 135 | 125 | 122 | 115 | 111 | 92 | 84 | 67 | [5 empty] | 9 | 9.7 | 33 | 71 | 6
2011-12-27 | 22:38 | KU-T7-7 | 107.67 | 146 | 136 | 127 | 127 | 121 | 118 | 109 | 93 | 83 | 66 | [5 empty] | 9 | 9.9 | 33 | 71 | 6
2011-12-27 | 23:00 | KU-T5-1 | 107.556 | 73 | 64 | 65 | 62 | 62 | 59 | 58 | 48 | 45 | 41 | [5 empty] | 9.2 | 9.9 | 43 | 64 | 6
2011-12-27 | 23:01 | KU-T5-1 | 107.866 | 77 | 72 | 65 | 63 | 59 | 58 | 57 | 52 | 47 | 43 | [5 empty] | 9 | 9.9 | 43 | 64 | 6
2011-12-27 | 23:01 | KU-T5-1 | 107.719 | 78 | 72 | 70 | 64 | 62 | 58 | 56 | 49 | 47 | 42 | [5 empty] | 8.9 | 10 | 43 | 64 | 6
2011-12-27 | 23:03 | KU-T5-2 | 107.703 | 53 | 47 | 42 | 43 | 43 | 41 | 38 | 33 | 32 | 28 | [5 empty] | 9.4 | 10.1 | 43 | 64 | 6
2011-12-27 | 23:04 | KU-T5-2 | 107.898 | 54 | 50 | 43 | 43 | 41 | 42 | 39 | 34 | 31 | 28 | [5 empty] | 9.4 | 10 | 43 | 64 | 6
2011-12-27 | 23:04 | KU-T5-2 | 107.997 | 58 | 51 | 48 | 43 | 42 | 39 | 38 | 36 | 34 | 28 | [5 empty] | 9.5 | 10.1 | 43 | 64 | 6
2011-12-27 | 23:12 | KU-T5-3 | 107.523 | 85 | 82 | 82 | 75 | 73 | 69 | 65 | 56 | 53 | 44 | [5 empty] | 9.4 | 10.4 | 43 | 64 | 6
2011-12-27 | 23:12 | KU-T5-3 | 107.67 | 85 | 75 | 77 | 74 | 75 | 70 | 66 | 54 | 52 | 43 | [5 empty] | 9.5 | 10.4 | 43 | 64 | 6
2011-12-27 | 23:13 | KU-T5-3 | 107.719 | 88 | 81 | 77 | 75 | 72 | 71 | 68 | 58 | 52 | 42 | [5 empty] | 9.5 | 10.4 | 43 | 64 | 6
2011-12-27 | 23:29 | KU-T4-1 | 107.898 | 89 | 84 | 80 | 82 | 80 | 76 | 70 | 65 | 59 | 53 | [5 empty] | 9 | 10.3 | 43 | 64 | 6
2011-12-27 | 23:29 | KU-T4-1 | 107.931 | 93 | 86 | 82 | 84 | 77 | 76 | 72 | 63 | 60 | 54 | [5 empty] | 9 | 10.3 | 43 | 64 | 6
2011-12-27 | 23:30 | KU-T4-1 | 107.914 | 88 | 86 | 83 | 83 | 79 | 76 | 70 | 63 | 60 | 53 | [5 empty] | 8.8 | 10.1 | 43 | 64 | 6
2011-12-27 | 23:32 | KU-T4-2 | 107.768 | 94 | 88 | 86 | 81 | 80 | 77 | 73 | 63 | 61 | 54 | [5 empty] | 10 | 10.2 | 43 | 64 | 6
2011-12-27 | 23:32 | KU-T4-2 | 107.865 | 98 | 90 | 86 | 80 | 79 | 76 | 75 | 64 | 60 | 52 | [5 empty] | 9.9 | 10.3 | 43 | 64 | 6
2011-12-27 | 23:33 | KU-T4-2 | 107.735 | 97 | 92 | 82 | 82 | 78 | 77 | 72 | 66 | 60 | 54 | [5 empty] | 9.8 | 10.1 | 43 | 64 | 6
2011-12-27 | 23:39 | KU-T4-3 | 107.539 | 87 | 85 | 76 | 75 | 71 | 71 | 67 | 62 | 58 | 51 | [5 empty] | 9.4 | 10.1 | 43 | 64 | 6
2011-12-27 | 23:39 | KU-T4-3 | 107.505 | 85 | 79 | 74 | 75 | 72 | 71 | 68 | 58 | 52 | 49 | [5 empty] | 9.3 | 10 | 43 | 64 | 6
2011-12-27 | 23:40 | KU-T4-3 | 107.294 | 80 | 79 | 76 | 77 | 74 | 70 | 66 | 59 | 54 | 50 | [5 empty] | 9.2 | 10 | 43 | 64 | 6
2011-12-28 | 0:18 | KU-T1-1 | 107.784 | 110 | 100 | 98 | 92 | 92 | 88 | 84 | 72 | 64 | 58 | [5 empty] | 9.7 | 9.5 | 47 | 64 | 6
2011-12-28 | 0:19 | KU-T1-1 | 107.882 | 109 | 108 | 100 | 94 | 89 | 87 | 80 | 76 | 66 | 58 | [5 empty] | 9.5 | 9.6 | 47 | 64 | 6
2011-12-28 | 0:19 | KU-T1-1 | 107.947 | 108 | 106 | 99 | 95 | 90 | 84 | 81 | 76 | 68 | 57 | [5 empty] | 9.5 | 9.6 | 47 | 64 | 6
2011-12-28 | 0:23 | KU-T1-2 | 107.947 | 99 | 91 | 93 | 82 | 80 | 75 | 72 | 62 | 57 | 48 | [5 empty] | 9.4 | 9.8 | 47 | 64 | 6
2011-12-28 | 0:24 | KU-T1-2 | 108.012 | 102 | 93 | 89 | 82 | 81 | 75 | 72 | 63 | 56 | 48 | [5 empty] | 9.5 | 9.7 | 47 | 64 | 6
2011-12-28 | 0:24 | KU-T1-2 | 108.012 | 102 | 91 | 89 | 84 | 79 | 77 | 73 | 64 | 56 | 48 | [5 empty] | 9.3 | 9.6 | 47 | 64 | 6
2011-12-28 | 0:27 | KU-T1-3 | 107.523 | 93 | 91 | 87 | 87 | 81 | 80 | 73 | 66 | 60 | 49 | [5 empty] | 9.4 | 9.8 | 47 | 64 | 6
2011-12-28 | 0:27 | KU-T1-3 | 107.719 | 94 | 90 | 86 | 86 | 80 | 81 | 71 | 66 | 58 | 48 | [5 empty] | 9.4 | 9.7 | 47 | 64 | 6
2011-12-28 | 0:28 | KU-T1-3 | 107.769 | 93 | 96 | 87 | 85 | 80 | 78 | 73 | 67 | 60 | 49 | [5 empty] | 9.3 | 9.6 | 47 | 64 | 6
2011-12-28 | 0:30 | KU-T1-4 | 107.49 | 101 | 94 | 86 | 84 | 87 | 80 | 75 | 67 | 58 | 49 | [5 empty] | 9.3 | 9.6 | 47 | 64 | 6
2011-12-28 | 0:30 | KU-T1-4 | 107.686 | 104 | 92 | 90 | 85 | 86 | 81 | 77 | 67 | 59 | 48 | [5 empty] | 9.2 | 9.7 | 47 | 64 | 6
2011-12-28 | 0:31 | KU-T1-4 | 107.637 | 99 | 96 | 87 | 86 | 87 | 81 | 75 | 67 | 59 | 48 | [5 empty] | 9.1 | 9.7 | 47 | 64 | 6
2011-12-28 | 0:33 | KU-T1-5 | 107.326 | 107 | 103 | 89 | 88 | 84 | 81 | 75 | 64 | 54 | 43 | [5 empty] | 9.1 | 9.6 | 47 | 64 | 6
2011-12-28 | 0:33 | KU-T1-5 | 107.539 | 103 | 98 | 93 | 92 | 83 | 81 | 74 | 63 | 57 | 45 | [5 empty] | 9 | 9.7 | 47 | 64 | 6
2011-12-28 | 0:34 | KU-T1-5 | 107.523 | 105 | 94 | 94 | 90 | 85 | 79 | 74 | 63 | 57 | 45 | [5 empty] | 9 | 9.5 | 47 | 64 | 6
2011-12-28 | 0:36 | KU-T1-6 | 107.05 | 109 | 108 | 105 | 98 | 92 | 89 | 83 | 73 | 64 | 51 | [5 empty] | 9.5 | 9.9 | 47 | 64 | 6
2011-12-28 | 0:37 | KU-T1-6 | 107.245 | 115 | 111 | 100 | 97 | 92 | 89 | 85 | 71 | 61 | 49 | [5 empty] | 9.1 | 10 | 47 | 64 | 6
2011-12-28 | 0:37 | KU-T1-6 | 107.326 | 110 | 105 | 101 | 100 | 93 | 89 | 83 | 72 | 63 | 51 | [5 empty] | 9.1 | 9.8 | 47 | 64 | 6
2011-12-28 | 0:40 | KU-T1-7 | 107.18 | 94 | 90 | 81 | 79 | 79 | 76 | 70 | 61 | 53 | 44 | [5 empty] | 9.6 | 10.6 | 47 | 64 | 6
2011-12-28 | 0:40 | KU-T1-7 | 107.293 | 99 | 92 | 81 | 82 | 78 | 76 | 71 | 59 | 53 | 44 | [5 empty] | 9.3 | 10.9 | 47 | 64 | 6
2011-12-28 | 0:41 | KU-T1-7 | 107.31 | 96 | 88 | 77 | 81 | 76 | 76 | 69 | 60 | 53 | 43 | [5 empty] | 9.4 | 10.8 | 47 | 64 | 6
2011-12-28 | 0:43 | KU-T1-8 | 107.163 | 82 | 78 | 69 | 69 | 70 | 64 | 61 | 54 | 47 | 39 | [5 empty] | 9.6 | 10.7 | 47 | 64 | 6
2011-12-28 | 0:44 | KU-T1-8 | 107.326 | 80 | 80 | 76 | 70 | 69 | 66 | 59 | 54 | 49 | 41 | [5 empty] | 9.7 | 10.7 | 47 | 64 | 6
2011-12-28 | 0:44 | KU-T1-8 | 107.279 | 89 | 78 | 75 | 70 | 69 | 66 | 63 | 54 | 50 | 38 | [5 empty] | 9.5 | 10.7 | 47 | 64 | 6